## ГОСТ 8734-75
Информационный справочник по металлопрокату Ural-Metal.info
ГОСТ 8734-75
Трубы стальные бесшовные холоднодеформированные
Сортамент
Weight Range
Постановлением Государственного комитета стандартов Совета Министров СССР от 13 октября 1975 г. № 2604 срок действия установлен с 01.01.77 г. до 01.01.82 г.
Несоблюдение стандарта преследуется по закону
1. Наружный диаметр, толщина стенки и теоретическая масса труб должны соответствовать указанным в таблице 1.
Таблица 1.
Наружный диаметр, мм | Теоретическая масса 1 м труб, кг, при толщине стенки, мм
| 0.3 | 0.4 | 0.5 | 0.6 | 0.8 | 1 | 1.2 | 1.4 | 1.5 | 1.6 | 1.8 | 2 | 2.2 | 2.5
| Особотонкостенные |  |  | Тонкостенные | [5 empty] | Толстостенные |  | Особотолстостенные
5 | 0.0348 | 0.0454 | 0.0555 | 0.0651 | 0.0829 | 0.0986 | 0.112 | 0.124 | 0.129 | - | - | - | - | -
6 | 0.0422 | 0.0552 | 0.0678 | 0.0799 | 0.103 | 0.123 | 0.142 | 0.159 | 0.166 | 1.174 | 0.186 | 0.197 | - | -
7 | 0.0496 | 0.0651 | 0.0801 | 0.0947 | 0.122 | 0.148 | 0.172 | 0.193 | 0.203 | 0.213 | 0.231 | 0.247 | 0.26 | 0.277
8 | 0.057 | 0.075 | 0.0925 | 0.11 | 0.142 | 0.173 | 0.201 | 0.228 | 0.24 | 0.253 | 0.275 | 0.296 | 0.315 | 0.339
9 | 0.0644 | 0.0847 | 0.105 | 0.124 | 0.162 | 0.197 | 0.231 | 0.262 | 0.277 | 0.292 | 0.32 | 0.345 | 0.369 | 0.401
10 | 0.0718 | 0.0947 | 0.117 | 0.139 | 0.182 | 0.222 | 0.26 | 0.297 | 0.314 | 0.332 | 0.364 | 0.395 | 0.426 | 0.462
11 | 0.0792 | 0.105 | 0.129 | 0.154 | 0.201 | 0.247 | 0.29 | 0.331 | 0.351 | 0.371 | 0.408 | 0.444 | 0.477 | 0.524
12 | 0.0866 | 0.114 | 0.142 | 0.169 | 0.221 | 0.271 | 0.32 | 0.366 | 0.388 | 0.41 | 0.453 | 0.493 | 0.532 | 0.586
13 | 0.094 | 0.124 | 0.154 | 0.184 | 0.241 | 0.296 | 0.349 | 0.401 | 0.425 | 0.45 | 0.497 | 0.543 | 0.586 | 0.647
14 | 0.101 | 0.134 | 0.166 | 0.198 | 0.26 | 0.321 | 0.379 | 0.435 | 0.462 | 0.489 | 0.542 | 0.592 | 0.64 | 0.709
15 | 0.109 | 0.144 | 0.179 | 0.213 | 0.28 | 0.345 | 0.408 | 0.47 | 0.499 | 0.529 | 0.586 | 0.641 | 0.694 | 0.772
16 | 0.116 | 0.154 | 0.191 | 0.228 | 0.3 | 0.37 | 0.438 | 0.504 | 0.536 | 0.568 | 0.63 | 0.691 | 0.749 | 0.832
17 | 0.124 | 0.164 | 0.203 | 0.243 | 0.32 | 0.395 | 0.468 | 0.539 | 0.573 | 0.608 | 0.675 | 0.74 | 0.803 | 0.894
18 | 0.131 | 0.174 | 0.216 | 0.258 | 0.339 | 0.419 | 0.497 | 0.573 | 0.61 | 0.647 | 0.719 | 0.789 | 0.857 | 0.956
19 | 0.138 | 0.183 | 0.228 | 0.272 | 0.359 | 0.444 | 0.527 | 0.608 | 0.647 | 0.687 | 0.764 | 0.838 | 0.911 | 1.017
20 | 0.146 | 0.193 | 0.24 | 0.287 | 0.379 | 0.469 | 0.556 | 0.642 | 0.684 | 0.726 | 0.808 | 0.888 | 0.966 | 1.079
21 | - | 0.203 | 0.253 | 0.302 | 0.399 | 0.493 | 0.586 | 0.677 | 0.721 | 0.765 | 0.852 | 0.937 | 1.02 | 1.141
22 | - | 0.213 | 0.265 | 0.317 | 0.418 | 0.518 | 0.616 | 0.711 | 0.758 | 0.805 | 0.897 | 0.986 | 1.074 | 1.202
23 | - | 0.223 | 0.277 | 0.331 | 0.438 | 0.543 | 0.645 | 0.746 | 0.795 | 0.844 | 0.941 | 1.036 | 1.129 | 1.264
24 | - | 0.233 | 0.29 | 0.346 | 0.458 | 0.567 | 0.675 | 0.78 | 0.832 | 0.884 | 0.985 | 1.085 | 1.183 | 1.326
25 | - | 0.243 | 0.302 | 0.361 | 0.477 | 0.592 | 0.704 | 0.815 | 0.869 | 0.923 | 1.03 | 1.134 | 1.237 | 1.387
26 | - | 0.253 | 0.314 | 0.376 | 0.497 | 0.617 | 0.734 | 0.849 | 0.906 | 0.963 | 1.074 | 1.184 | 1.291 | 1.449
27 | - | 0.262 | 0.327 | 0.391 | 0.517 | 0.641 | 0.764 | 0.884 | 0.943 | 1.002 | 1.119 | 1.233 | 1.346 | 1.511
28 | - | 0.272 | 0.339 | 0.405 | 0.537 | 0.666 | 0.793 | 0.918 | 0.98 | 1.042 | 1.163 | 1.282 | 1.4 | 1.572
30 | - | 0.292 | 0.364 | 0.435 | 0.576 | 0.715 | 0.852 | 0.987 | 1.054 | 1.121 | 1.252 | 1.381 | 1.508 | 1.695
32 | - | 0.312 | 0.388 | 0.465 | 0.616 | 0.764 | 0.911 | 1.056 | 1.128 | 1.2 | 1.341 | 1.48 | 1.617 | 1.819
34 | - | 0.331 | 0.413 | 0.494 | 0.655 | 0.814 | 0.971 | 1.126 | 1.202 | 1.278 | 1.429 | 1.578 | 1.725 | 1.942
35 | - | 0.341 | 0.425 | 0.509 | 0.675 | 0.838 | 1 | 1.16 | 1.239 | 1.318 | 1.474 | 1.628 | 1.78 | 2.004
36 | - | 0.351 | 0.438 | 0.524 | 0.694 | 0.863 | 1.03 | 1.195 | 1.276 | 1.357 | 1.518 | 1.677 | 1.834 | 2.065
38 | - | 0.371 | 0.462 | 0.553 | 0.734 | 0.912 | 1.089 | 1.264 | 1.35 | 1.436 | 1.607 | 1.776 | 1.942 | 2.189
40 | - | 0.391 | 0.487 | 0.583 | 0.773 | 0.962 | 1.148 | 1.333 | 1.424 | 1.515 | 1.696 | 1.874 | 2.051 | 2.312
Таблица 1 (продолжение).
Наружный диаметр, мм |  | Теоретическая масса 1 м труб, кг, при толщине стенки, мм
|  | 2.8 | 3 | 3.2 | 3.5 | 4 | 4.5 | 5 | 5.5 | 6 | 6.5 | 7
Особотолстостенные
5 |  | -
6 |  | -
7 |  | -
8 |  | -
9 |  | -
10 |  | 0.497 | 0.518 | 0.537 | 0.561
11 |  | 0.566 | 0.592 | 0.616 | 0.647
12 |  | 0.635 | 0.666 | 0.694 | 0.734
13 |  | 0.704 | 0.74 | 0.773 | 0.82 | 0.888
14 |  | 0.773 | 0.814 | 0.852 | 0.906 | 0.986
15 | Толстостенные | 0.842 | 0.888 | 0.931 | 0.993 | 1.085
16 |  | 0.911 | 0.962 | 1.01 | 1.079 | 1.184 | 1.276 | 1.356
17 |  | 0.981 | 1.036 | 1.089 | 1.165 | 1.282 | 1.387 | 1.48
18 |  | 1.05 | 1.11 | 1.168 | 1.252 | 1.381 | 1.498 | 1.603
19 |  | 1.119 | 1.184 | 1.247 | 1.338 | 1.48 | 1.609 | 1.726
20 |  | 1.188 | 1.258 | 1.326 | 1.424 | 1.578 | 1.72 | 1.85 | 1.967 | 2.072
21 |  | 1.257 | 1.332 | 1.405 | 1.511 | 1.677 | 1.831 | 1.973 | 2.102 | 2.22
22 |  | 1.326 | 1.406 | 1.484 | 1.597 | 1.776 | 1.942 | 2.096 | 2.238 | 2.368
23 |  | 1.395 | 1.48 | 1.563 | 1.683 | 1.874 | 2.053 | 2.22 | 2.374 | 2.515
24 |  | 1.464 | 1.554 | 1.641 | 1.769 | 1.973 | 2.164 | 2.343 | 2.509 | 2.663 | 2.805
25 |  | 1.533 | 1.628 | 1.72 | 1.856 | 2.072 | 2.275 | 2.466 | 2.645 | 2.811 | 2.965 | 3.107
26 |  | 1.602 | 1.702 | 1.8 | 1.942 | 2.17 | 2.386 | 2.589 | 2.781 | 2.959 | 3.125 | 3.28
27 |  | 1.671 | 1.776 | 1.878 | 2.028 | 2.269 | 2.497 | 2.713 | 2.916 | 3.107 | 3.286 | 3.453
28 |  | 1.74 | 1.85 | 1.957 | 2.115 | 2.368 | 2.608 | 2.836 | 3.052 | 3.255 | 3.446 | 3.625
30 |  | 1.878 | 1.998 | 2.115 | 2.287 | 2.565 | 2.83 | 3.083 | 3.323 | 3.551 | 3.767 | 3.971
32 | Тонкостенные | 2.016 | 2.146 | 2.273 | 2.46 | 2.762 | 3.052 | 3.329 | 3.594 | 3.847 | 4.087 | 4.316
34 |  | 2.154 | 2.294 | 2.43 | 2.633 | 2.959 | 3.274 | 3.576 | 3.866 | 4.143 | 4.408 | 4.661
35 |  | 2.223 | 2.367 | 2.51 | 2.719 | 3.058 | 3.385 | 3.699 | 4.001 | 4.291 | 4.568 | 4.834
36 |  | 2.293 | 2.441 | 2.588 | 2.805 | 3.157 | 3.496 | 3.822 | 4.137 | 4.439 | 4.728 | 5.006
38 |  | 2.431 | 2.589 | 2.746 | 2.978 | 3.354 | 3.718 | 4.069 | 4.408 | 4.735 | 5.049 | 5.352
40 |  | 2.569 | 2.737 | 2.904 | 3.15 | 3.551 | 3.94 | 4.316 | 4.68 | 5.031 | 5.369 | 5.697
Таблица 1 (продолжение).
Наружный диаметр, мм | Теоретическая масса 1 м труб, кг, при толщине стенки, мм
| 7.5 | 8 | 8.5 | 9 | 9.5 | 10 | 11 | 12 | 14 | 16 | 18 | 20 | 22 | 24
Особотолстостенные
5 | - | - | - | - | - | - | - | - | - | - | - | - | - | -
6 | - | - | - | - | - | - | - | - | - | - | - | - | - | -
7 | - | - | - | - | - | - | - | - | - | - | - | - | - | -
8 | - | - | - | - | - | - | - | - | - | - | - | - | - | -
9 | - | - | - | - | - | - | - | - | - | - | - | - | - | -
10 | - | - | - | - | - | - | - | - | - | - | - | - | - | -
11 | - | - | - | - | - | - | - | - | - | - | - | - | - | -
12 | - | - | - | - | - | - | - | - | - | - | - | - | - | -
13 | - | - | - | - | - | - | - | - | - | - | - | - | - | -
14 | - | - | - | - | - | - | - | - | - | - | - | - | - | -
15 | - | - | - | - | - | - | - | - | - | - | - | - | - | -
16 | - | - | - | - | - | - | - | - | - | - | - | - | - | -
17 | - | - | - | - | - | - | - | - | - | - | - | - | - | -
18 | - | - | - | - | - | - | - | - | - | - | - | - | - | -
19 | - | - | - | - | - | - | - | - | - | - | - | - | - | -
20 | - | - | - | - | - | - | - | - | - | - | - | - | - | -
21 | - | - | - | - | - | - | - | - | - | - | - | - | - | -
22 | - | - | - | - | - | - | - | - | - | - | - | - | - | -
23 | - | - | - | - | - | - | - | - | - | - | - | - | - | -
24 | - | - | - | - | - | - | - | - | - | - | - | - | - | -
25 | - | - | - | - | - | - | - | - | - | - | - | - | - | -
26 | - | - | - | - | - | - | - | - | - | - | - | - | - | -
27 | - | - | - | - | - | - | - | - | - | - | - | - | - | -
28 | - | - | - | - | - | - | - | - | - | - | - | - | - | -
30 | 4.162 | 4.34 | - | - | - | - | - | - | - | - | - | - | - | -
32 | 4.531 | 4.735 | - | - | - | - | - | - | - | - | - | - | - | -
34 | 4.901 | 5.129 | - | - | - | - | - | - | - | - | - | - | - | -
35 | 5.086 | 5.327 | - | - | - | - | - | - | - | - | - | - | - | -
36 | 5.271 | 5.524 | - | - | - | - | - | - | - | - | - | - | - | -
38 | 5.641 | 5.919 | 6.184 | 6.437 | - | - | - | - | - | - | - | - | - | -
40 | 6.011 | 6.313 | 6.603 | 6.881 | - | - | - | - | - | - | - | - | - | -
Таблица 1 (продолжение).
Наружный диаметр, мм | Теоретическая масса 1 м труб, кг, при толщине стенки, мм
| 0.3 | 0.4 | 0.5 | 0.6 | 0.8 | 1 | 1.2 | 1.4 | 1.5 | 1.6 | 1.8 | 2 | 2.2 | 2.5
| Особотонкостенные | [5 empty] | Тонкостенные
42 | - | - | - | - | - | 1.011 | 1.207 | 1.402 | 1.498 | 1.594 | 1.785 | 1.973 | 2.159 | 2.435
45 | - | - | - | - | - | 1.085 | 1.296 | 1.505 | 1.609 | 1.712 | 1.918 | 2.121 | 2.322 | 2.62
48 | - | - | - | - | - | 1.159 | 1.385 | 1.609 | 1.72 | 1.831 | 2.051 | 2.269 | 2.435 | 2.805
50 | - | - | - | - | - | 1.208 | 1.444 | 1.678 | 1.794 | 1.91 | 2.14 | 2.368 | 2.594 | 2.929
51 | - | - | - | - | - | 1.233 | 1.474 | 1.712 | 1.831 | 1.949 | 2.184 | 2.417 | 2.648 | 2.99
53 | - | - | - | - | - | 1.282 | 1.533 | 1.782 | 1.905 | 2.028 | 2.273 | 2.515 | 2.756 | 3.114
54 | - | - | - | - | - | 1.307 | 1.563 | 1.816 | 1.942 | 0.068 | 2.317 | 2.565 | 2.81 | 3.175
56 | - | - | - | - | - | 1.356 | 1.622 | 1.885 | 2.016 | 2.147 | 2.406 | 2.663 | 2.919 | 3.298
57 | - | - | - | - | - | 1.381 | 1.651 | 1.92 | 2.053 | 2.186 | 2.45 | 2.713 | 2.973 | 3.36
60 | - | - | - | - | - | 1.455 | 1.74 | 2.023 | 2.164 | 2.304 | 2.584 | 2.861 | 3.136 | 3.545
63 | - | - | - | - | - | 1.529 | 1.829 | 2.127 | 2.275 | 2.423 | 2.717 | 3.009 | 3.499 | 3.73
65 | - | - | - | - | - | 1.578 | 1.888 | 2.196 | 2.349 | 2.502 | 2.806 | 3.107 | 3.407 | 3.853
68 | - | - | - | - | - | 1.652 | 1.977 | 2.299 | 2.46 | 2.62 | 2.939 | 3.255 | 3.57 | 4.038
70 | - | - | - | - | - | 1.702 | 2.036 | 2.368 | 2.534 | 2.699 | 3.027 | 3.354 | 3.673 | 4.162
73 | - | - | - | - | - | 1.776 | 2.125 | 2.472 | 2.645 | 2.817 | 3.161 | 3.502 | 3.841 | 4.347
75 | - | - | - | - | - | 1.825 | 2.184 | 2.541 | 2.719 | 2.896 | 3.249 | 3.601 | 3.93 | 4.47
76 | - | - | - | - | - | 1.85 | 2.214 | 2.576 | 2.756 | 2.936 | 3.294 | 3.65 | 4.004 | 4.532
80 | - | - | - | - | - | - | 2.331 | 2.714 | 2.904 | 3.094 | 2.471 | 3.847 | 4.221 | 4.778
83 | - | - | - | - | - | - | 2.24 | 2.817 | 3.015 | 3.212 | 3.605 | 3.995 | 4.383 | 4.963
85 | - | - | - | - | - | - | 2.48 | 2.886 | 3.089 | 3.291 | 3.693 | 4.094 | 4.492 | 5.086
89 | - | - | - | - | - | - | 2.598 | 3.024 | 3.237 | 3.449 | 3.871 | 4.291 | 4.709 | 5.333
90 | - | - | - | - | - | - | 2.928 | 3.059 | 3.274 | 3.488 | 3.915 | 4.34 | 4.763 | 5.395
95 | - | - | - | - | - | - | 2.776 | 3.232 | 3.459 | 3.685 | 4.137 | 4.587 | 5.034 | 5.703
100 | - | - | - | - | - | - | - | - | 3.664 | 3.883 | 4.359 | 4.834 | 5.306 | 6.011
102 | - | - | - | - | - | - | - | - | 3.718 | 3.962 | 4.448 | 4.933 | 5.414 | 6.135
108 | - | - | - | - | - | - | - | - | 3.94 | 4.198 | 4.714 | 5.228 | 5.74 | 6.504
110 | - | - | - | - | - | - | - | - | 4.014 | 4.277 | 4.803 | 5.327 | 6.849 | 6.628
120 | - | - | - | - | - | - | - | - | 4.384 | 4.672 | 5.247 | 5.82 | 6.391 | 7.244
130 | - | - | - | - | - | - | - | - | 4.754 | 5.066 | 5.691 | 6.313 | 6.934 | 7.861
140 | - | - | - | - | - | - | - | - | - | 5.461 | 6.135 | 6.807 | 7.476 | 8.477
150 | - | - | - | - | - | - | - | - | - | - | 6.579 | 7.3 | 8.019 | 9.094
160 | - | - | - | - | - | - | - | - | - | - | - | 7.793 | 8.561 | 9.71
170 | - | - | - | - | - | - | - | - | - | - | - | 8.286 | 9.104 | 10.327
Таблица 1 (продолжение).
Наружный диаметр, мм |  | Теоретическая масса 1 м труб, кг, при толщине стенки, мм
|  | 2.8 | 3 | 3.2 | 3.5 | 4 | 4.5 | 5 | 5.5 | 6 | 6.5 | 7
|  | Тонкостенные |  |  | Толстостенные
42 |  | 2.707 | 2.885 | 3.062 | 3.323 | 3.749 | 4.162 | 4.562 | 4.951 | 5.327 | 5.69 | 6.042
45 |  | 2.914 | 3.107 | 3.299 | 5.582 | 4.044 | 4.495 | 4.932 | 5.358 | 5.771 | 6.171 | 6.56
48 |  | 3.121 | 3.329 | 3.535 | 3.841 | 4.34 | 4.827 | 5.302 | 5.765 | 6.215 | 6.652 | 7.078
50 |  | 3.259 | 3.477 | 3.693 | 4.014 | 4.538 | 5.049 | 5.549 | 6.036 | 6.511 | 6.972 | 7.423
51 |  | 3.328 | 3.551 | 3.772 | 4.1 | 4.636 | 5.16 | 5.672 | 6.172 | 6.659 | 7.132 | 7.596
53 |  | 3.466 | 3.699 | 3.93 | 4.273 | 4.834 | 5.382 | 5.919 | 6.443 | 6.955 | 7.453 | 7.941
54 |  | 3.535 | 3.773 | 4.009 | 4.359 | 4.932 | 5.493 | 6.042 | 6.578 | 7.103 | 7.613 | 8.114
56 |  | 3.674 | 3.921 | 4.167 | 4.532 | 5.13 | 5.715 | 6.289 | 6.85 | 7.398 | 7.934 | 8.459
57 |  | 3.743 | 3.995 | 4.246 | 4.618 | 5.228 | 5.826 | 6.412 | 6.985 | 7.546 | 8.095 | 8.632
60 |  | 3.95 | 4.217 | 4.482 | 4.877 | 5.524 | 6.159 | 6.782 | 7.392 | 7.99 | 8.575 | 9.149
63 |  | 4.157 | 4.439 | 4.719 | 5.136 | 5.82 | 6.492 | 7.152 | 7.799 | 8.434 | 9.056 | 9.667
65 |  | 4.295 | 4.587 | 4.877 | 5.308 | 6.017 | 6.714 | 7.398 | 8.07 | 8.73 | 9.377 | 10.013
68 |  | 4.502 | 4.809 | 5.113 | 5.567 | 6.313 | 7.047 | 7.768 | 8.477 | 9.174 | 9.857 | 10.53
70 |  | 4.64 | 4.957 | 5.271 | 5.74 | 6.511 | 7.269 | 8.015 | 8.749 | 9.47 | 10.178 | 10.876
73 |  | 4.847 | 5.179 | 5.508 | 5.999 | 6.807 | 7.602 | 8.385 | 9.156 | 9.914 | 10.659 | 11.394
75 |  | 4.986 | 5.327 | 5.666 | 6.172 | 7.004 | 7.824 | 8.631 | 9.427 | 10.21 | 10.98 | 11.739
76 |  | 5.055 | 5.401 | 5.745 | 6.258 | 7.103 | 7.935 | 8.755 | 9.562 | 10.358 | 11.14 | 11.911
80 |  | 5.331 | 5.697 | 6.06 | 6.603 | 7.497 | 8.379 | 9.248 | 10.105 | 10.95 | 11.781 | 12.602
83 |  | 5.538 | 5.919 | 6.298 | 6.862 | 7.793 | 8.712 | 9.618 | 10.512 | 11.394 | 12.263 | 13.12
85 |  | 5.676 | 6.067 | 6.455 | 7.035 | 7.99 | 8.934 | 9.865 | 10.783 | 11.69 | 12.584 | 13.465
89 |  | 5.952 | 6.363 | 6.771 | 7.38 | 8.385 | 9.378 | 10.358 | 11.326 | 12.281 | 13.225 | 14.156
90 |  | 6.021 | 6.437 | 6.85 | 7.466 | 8.484 | 9.489 | 10.481 | 11.461 | 12.429 | 13.385 | 14.328
95 |  | 6.367 | 6.867 | 7.244 | 7.898 | 8.977 | 10.043 | 11.098 | 12.14 | 13.169 | 14.187 | 15.191
100 |  | 6.712 | 7.176 | 7.639 | 8.329 | 9.47 | 10.598 | 11.714 | 12.818 | 13.909 | 14.988 | 16.055
102 |  | 6.85 | 7.324 | 7.797 | 8.502 | 9.667 | 10.82 | 11.961 | 13.089 | 14.205 | 15.308 | 16.4
108 |  | 7.264 | 7.768 | 8.27 | 9.02 | 10.259 | 11.486 | 12.701 | 13.903 | 15.093 | 16.269 | 17.436
110 |  | 7.402 | 7.916 | 8.428 | 9.193 | 10.456 | 11.708 | 12.947 | 14.174 | 15.389 | 16.59 | 17.781
120 | Особо- | 8.093 | 8.656 | 9.217 | 10.056 | 11.443 | 12.818 | 14.18 | 15.531 | 16.868 | 18.193 | 19.507
130 |  | 8.783 | 9.369 | 10.007 | 10.919 | 12.429 | 13.928 | 15.413 | 16.887 | 18.348 | 19.796 | 21.233
140 | тонкостенные | 9.474 | 10.136 | 10.796 | 11.782 | 13.416 | 15.037 | 16.646 | 18.243 | 19.828 | 21.4 | 22.96
150 |  | 10.164 | 10.876 | 11.584 | 12.645 | 14.402 | 16.147 | 17.88 | 19.6 | 21.308 | 23.003 | 24.686
160 |  | 10.855 | 11.616 | 12.374 | 13.508 | 15.389 | 17.257 | 19.113 | 20.956 | 22.787 | 24.606 | 26.412
170 |  | 11.546 | 12.355 | 13.136 | 14.371 | 16.375 | 18.367 | 20.346 | 22.312 | 24.267 | 26.29 | 28.139
Таблица 1 (продолжение).
Наружный диаметр, мм |  | Теоретическая масса 1 м труб, кг, при толщине стенки, мм
|  | 7.5 | 8 | 8.5 | 9 | 9.5 | 10 | 11 | 12 | 14 | 16 | 18 | 20 | 22 | 24
Особотолстостенные
42 | Толстостенные | 6.381 | 6.708 | 7.023 | 7.324 | - | - | - | - | - | - | - | - | - | -
45 |  | 6.936 | 7.3 | 7.651 | 7.99 | 8.317 | 8.632 | - | - | - | - | - | - | - | -
48 |  | 7.491 | 7.892 | 8.28 | 8.656 | 9.02 | 9.371 | - | - | - | - | - | - | - | -
50 |  | 7.861 | 8.286 | 8.699 | 9.11 | 9.489 | 9.865 | 10.58 | 11.246 | - | - | - | - | - | -
51 |  | 8.046 | 8.484 | 8.909 | 9.322 | 9.723 | 10.111 | 10.851 | 11.542 | - | - | - | - | - | -
53 |  | 8.416 | 8.878 | 9.328 | 9.766 | 10.191 | 10.604 | 11.394 | 12.133 | - | - | - | - | - | -
54 |  | 8.601 | 9.075 | 9.538 | 9.988 | 10.426 | 10.851 | 11.665 | 12.429 | - | - | - | - | - | -
56 |  | 8.971 | 9.47 | 9.957 | 10.432 | 10.894 | 11.345 | 12.207 | 13.021 | - | - | - | - | - | -
57 |  | 9.156 | 9.667 | 10.167 | 10.654 | 11.128 | 11.591 | 12.479 | 13.317 | - | - | - | - | - | -
60 |  | 9.71 | 10.259 | 10.796 | 11.32 | 11.831 | 12.331 | 13.293 | 14.205 | - | - | - | - | - | -
63 |  | 10.265 | 10.851 | 11.424 | 11.985 | 12.534 | 13.07 | 14.106 | 15.093 | - | - | - | - | - | -
65 |  | 10.635 | 11.246 | 11.844 | 12.429 | 13.003 | 13.564 | 14.649 | 15.685 | - | - | - | - | - | -
68 |  | 11.19 | 11.838 | 12.473 | 13.095 | 13.706 | 14.304 | 15.463 | 16.573 | - | - | - | - | - | -
70 |  | 11.56 | 12.232 | 12.892 | 13.539 | 14.174 | 14.797 | 16.005 | 17.164 | - | - | - | - | - | -
73 |  | 12.115 | 12.824 | 13.521 | 14.205 | 14.877 | 15.537 | 16.819 | 18.052 | - | - | - | - | - | -
75 |  | 12.485 | 13.219 | 13.94 | 14.649 | 15.345 | 16.03 | 17.362 | 18.644 | - | - | - | - | - | -
76 |  | 12.67 | 13.416 | 14.15 | 14.871 | 15.58 | 16.276 | 17.633 | 18.94 | - | - | - | - | - | -
80 |  | 13.41 | 14.205 | 14.988 | 15.759 | 16.517 | 17.263 | 18.718 | 20.124 | - | - | - | - | - | -
83 |  | 13.965 | 14.797 | 15.617 | 16.425 | 17.22 | 18.003 | 19.532 | 21.012 | - | - | - | - | - | -
85 |  | 14.334 | 15.191 | 16.036 | 16.868 | 17.688 | 18.496 | 20.074 | 21.603 | - | - | - | - | - | -
89 |  | 15.074 | 15.981 | 16.875 | 17.756 | 18.626 | 19.483 | 21.16 | 22.787 | - | - | - | - | - | -
90 |  | 15.259 | 16.178 | 17.084 | 17.978 | 18.86 | 19.729 | 21.431 | 23.083 | - | - | - | - | - | -
95 | Тонкостенные | 16.184 | 17.164 | 18.132 | 19.088 | 20.031 | 20.962 | 22.787 | 24.563 | - | - | - | - | - | -
100 |  | 17.109 | 18.151 | 19.18 | 20.198 | 21.203 | 22.195 | 24.144 | 26.043 | 29.692 | 33.145 | 36.4 | - | - | -
102 |  | 17.479 | 18.545 | 19.6 | 20.642 | 21.671 | 22.689 | 24.686 | 26.634 | 30.383 | 33.934 | 37.288 | - | - | -
108 |  | 18.589 | 19.729 | 20.857 | 21.973 | 23.077 | 24.168 | 26.314 | 28.41 | 32.455 | 36.302 | 39.952 | - | - | -
110 |  | 18.959 | 20.124 | 21.277 | 22.417 | 23.546 | 24.662 | 26.856 | 29.002 | 33.145 | 37.091 | 40.839 | 44.391 | 47.745 | -
120 |  | 20.808 | 22.097 | 23.373 | 24.637 | 25.888 | 27.128 | 29.569 | 31.961 | 36.598 | 41.037 | 45.278 | 49.323 | 53.17 | -
130 |  | 22.658 | 24.07 | 25.469 | 26.856 | 28.231 | 29.594 | 32.282 | 34.921 | 40.05 | 44.983 | 49.718 | 54.255 | 58.596 | -
140 |  | 24.507 | 26.043 | 27.565 | 29.076 | 30.574 | 32.06 | 34.995 | 37.88 | 43.503 | 48.928 | 54.157 | 59.188 | 64.021 | -
150 |  | 26.357 | 28.016 | 29.662 | 31.295 | 32.917 | 34.526 | 37.707 | 40.839 | 46.955 | 52.874 | 58.596 | 64.12 | 69.447 | -
160 |  | 28.207 | 29.988 | 31.758 | 33.515 | 35.26 | 36.992 | 40.42 | 43.799 | 50.408 | 56.82 | 63.035 | 60.052 | 74.872 | -
170 |  | 30.056 | 31.961 | 33.854 | 35.733 | 37.603 | 39.458 | 43.133 | 46.758 | 53.861 | 60.766 | 67.474 | 73.984 | 80.298 | 86.414
Таблица 1 (продолжение).
Наружный диаметр, мм | Теоретическая масса 1 м труб, кг, при толщине стенки, мм
| 0.3 | 0.4 | 0.5 | 0.6 | 0.8 | 1 | 1.2 | 1.4 | 1.5 | 1.6 | 1.8 | 2 | 2.2 | 2.5
Особотонкостенные
180 | - | - | - | - | - | - | - | - | - | - | - | 8.779 | 9.647 | 10.944
190 | - | - | - | - | - | - | - | - | - | - | - | - | - | -
200 | - | - | - | - | - | - | - | - | - | - | - | - | - | -
210 | - | - | - | - | - | - | - | - | - | - | - | - | - | -
220 | - | - | - | - | - | - | - | - | - | - | - | - | - | -
240 | - | - | - | - | - | - | - | - | - | - | - | - | - | -
250 | - | - | - | - | - | - | - | - | - | - | - | - | - | -
Таблица 1 (продолжение).
Наружный диаметр, мм | Теоретическая масса 1 м труб, кг, при толщине стенки, мм
| 2.8 | 3 | 3.2 | 3.5 | 4 | 4.5 | 5 | 5.5 | 6 | 6.5 | 7
180 | 12.236 | 13.095 | 13.952 | 15.235 | 17.362 | 19.476 | 21.579 | 23.669 | 25.747 | 27.812 | 29.865
190 | 12.927 | 13.835 | 14.742 | 16.098 | 18.348 | 20.586 | 22.8 | 25 | 29.415 | 29.415 | 31.591
200 |  | 14.575 | 15.531 | 16.961 | 19.335 | 21.696 | 24.045 | 26.382 | 31.018 | 31.018 | 33.318
210 |  | 15.315 | 16.32 | 17.824 | 20.321 | 22.806 | 25.278 | 27.738 | 32.621 | 32.621 | 35.044
220 |  | 16.055 | 17.109 | 18.687 | 21.308 | 23.915 | 26.511 | 29.094 | 34.224 | 34.224 | 36.77
240 | [5 empty] | 26.135 | 28.977 | 31.807 | 37.43 | 37.43 | 40.223
250 | [5 empty] | 27.244 | 30.21 | 33.164 | 39.033 | 39.033 | 41.949
Таблица 1 (продолжение).
Наружный диаметр, мм | Теоретическая масса 1 м труб, кг, при толщине стенки, мм
| 7.5 | 8 | 8.5 | 9 | 9.5 | 10 | 11 | 12 | 14 | 16 | 18 | 20 | 22 | 24
| Тонкостенные | [9 empty] | Толстостенные
180 | 31.906 | 33.934 | 35.95 | 37.954 | 39.945 | 41.925 | 45.846 | 49.718 | 57.313 | 64.712 | 71.913 | 78.917 | 85.723 | 92.333
190 | 33.755 | 35.907 | 38.046 | 40.174 | 42.288 | 44.391 | 48.558 | 52.677 | 60.766 | 68.658 | 76.352 | 83.849 | 91.149 | 98.251
200 | 35.605 | 37.88 | 40.143 | 42.393 | 44.631 | 46.857 | 51.271 | 55.636 | 64.218 | 72.603 | 80.791 | 88.781 | 96.574 | 104.17
210 | 37.455 | 39.853 | 42.239 | 44.613 | 46.974 | 49.323 | 53.984 | 58.596 | 67.671 | 76.549 | 85.23 | 93.714 | 102 | 110.089
220 | 39.304 | 41.826 | 44.335 | 46.832 | 49.317 | 51.789 | 56.697 | 61.555 | 71.124 | 80.495 | 89.669 | 98.646 | 107.425 | 116.008
240 | 43.003 | 45.772 | 48.528 | 51.271 | 54.002 | 56.721 | 62.122 | 67.474 | 78.029 | 88.387 | 98.547 | 108.511 | 118.276 | 127.845
250 | 44.853 | 47.744 | 50.624 | 53.491 | 56.345 | 59.188 | 64.835 | 70.433 | 81.481 | 92.333 | 102.986 | 113.443 | 123.702 | 133.764
ПРИМЕЧАНИЯ: 1. Теоретическую массу 1 м длины трубы вычисляют в килограммах по формуле: М=0,02466148хs(Dн –s), где М – масса, кг; Dн – наружный диаметр, мм; где s – толщина стенки, мм. При определении теоретической массы 1 м труб за исходную величину принимается плотность стали 7,85 г/см3.
2. Допускается поставка труб размерами 33х1,5 мм для сахарной промышленности, диаметром 125 и 133 мм с толщинами стенок от 2,0 до 20 мм для Министерства судостроительной промышленности и размерами 29х5,5; 32х8,5; 33х8,0; 39х3,0; 41х5,5; 46х3,0; 43х8,0; 44х3,0; 46х6,0; 55х9,0; 58х4,0 и 84х8,0 мм для Министерства автомобильной промышленности.
Трубы диаметром 100 мм и более с отношением Dн/s более 50 и трубы с отношением Dн/s менее 4 поставляются по согласованной с заказчиком технической документации.
2. В зависимости от отношения наружного диаметра (Dн) к толщине стенки (s) трубы подразделяются на:
особотонкостенные при Dн/s более 40 и трубы диаметром 20 мм и менее со стенкой 0,5 мм и менее; тонкостенные при Dн/s от 12,5 до 40 и трубы диаметром 20 мм и менее со стенкой 1,5 мм; толстостенные при Dн/s от 6 до 12,5; особотолстостенные при Dн/s менее 6.
3. По длине трубы должны изготовляться:
немерной длины от 1,5 до 11,5 м; мерной длины от 4,5 до 9 м с предельными отклонениями по длине + 10 мм; длины, кратной мерной от 1,5 до 9 м с припуском на каждый рез по 5 мм (если другой припуск не оговорен в заказе) и с предельными отклонениями на общую длину не более оговоренных для труб мерной длины. В каждой партии труб мерной длины допускается не более 5% труб немерной длины не короче 2,5 м.
4. Предельные отклонения по наружному диаметру и толщине стенки труб не должны превышать указанных в табл.2
5. По соглашению изготовителя с потребителем трубы могут изготовляться с комбинированными предельными отклонениями, например, по наружному диаметру – повышенной точности по ГОСТ 9567-60, а по толщине стенки – обычной точности, либо с односторонним допуском на размеры. При этом величина теоретической массы 1 м труб вычисляется по среднему арифметическому значению суммы плюсового и минусового предельных отклонений, приведенных в табл.2.
Таблица 2.
Размеры труб | Предельные отклонения
Наружный диаметр, мм:
От 5 до 10 вкл. | ± 0,15 мм
Св. 10 до 30 вкл | ± 0,30 мм
Св. 30 до 50 вкл | ± 0,40 мм
Св. 50 | ± 0,8%
Толщина стенки, мм:
До 1 | ± 0,12 мм
Св. 1 до 5 | ± 10%
Св. 1 до 2,5 при диаметре 100 мм и более | ± 12,5
Св. 5 | ± 8%
6. Трубы должны изготовляться по наружному диаметру и по толщине стенки. По требованию потребителя трубы должны изготовляться по внутреннему диаметру и толщине стенки, а также по наружному и внутреннему диаметру и разностенности.
Предельные отклонения по внутреннему диаметру труб не должны превышать соответствующих предельных отклонений по наружному диаметру.
Для труб с внутренним диаметром 10 мм и менее предельные отклонения по внутреннему диаметру устанавливаются по соглашению изготовителя с потребителем.
7. Овальность и разностенность труб не должны выводить их размеры за предельные отклонения соответственно по наружному диаметру и толщине стенки.
8. Кривизна любого участка трубы на 1 м длины не должна превышать:
3 мм – для труб диаметром от 5 до 8 мм; 2 мм – для труб диаметром от 8 до 10 мм; 1,5 мм – для труб диаметром свыше 10 мм.
По требованию потребителя кривизна труб диаметром 20-90 мм не должна превышать 1 мм на 1 м длины.
ПРИМЕЧАНИЕ: Для труб с отношением наружного диаметра Dн к толщине стенки s, равным 50 и более, изготовляемых без термической обработки, нормы кривизны устанавливаются соглашением изготовителя с потребителем.
9. Материал труб и технические требования к ним – по ГОСТ 8733-74.
Примеры условных обозначений:
Трубы с наружным диаметром 70 мм, толщиной стенки 2,0 мм, длиной, кратной 1250 мм, из стали марки 20, с поставкой по химическому составу (по группе Б) ГОСТ 8733-74:
Труба 70 х 2 х 1250 кр ГОСТ 8734-75
Б 20 ГОСТ 8733-74
То же, длиной 6000 мм (мерная длина), из стали марки 20, с поставкой по механическим свойствам и химическому составу (по группе В) ГОСТ 8733-74:
Труба 70 х 2 х 6000 ГОСТ 8734-75
В 20 ГОСТ 8733-74
То же, немерной длины, с поставкой без нормирования механических свойств и химического состава, но с указанием величины гидравлического давления (по группе Д) ГОСТ 8733-74:
Труба 70 х 2 ГОСТ 8734-75
Д ГОСТ 8733-74
То же, из стали марки 10, с поставкой по механическим свойствам, контролируемым на термически обработанных образцах, и по химическому составу (по группе Г) ГОСТ 8733-74:
Труба 70 х 2 ГОСТ 8734-75
Г 10 ГОСТ 8733-74
То же, с внутренним диаметром 70 мм и толщиной стенки 2,5 мм немерной длины, из стали марки 40Х, поставкой по группе В по ГОСТ 8733-74?
Труба Dвн 70 х 2,5 ГОСТ 8734-75
В 40Х ГОСТ 8733-74